## FSA型40 (4)
防災備蓄倉庫〔フジストッカー：FSA型］共通仕様書
1 |  | 目的
この仕様書は、災害時の応急対応等に使用する資機材、食料、生活必需品等を収容する
防災備蓄倉庫についての仕様とする。
2 |  | 性能
・耐水性、耐蝕性を有する気密性の高い構造とする。
・直射日光等に長時間さらされても、収容品に影響を与えることのない断熱性を有する。
・一般地域の積雪に対し十分な強度を有する。
・クレーンによる吊り上げ・吊り下げが、ベース部から可能な構造とする。
・「アルミニウム合金造建築の技術的規準」に沿った構造である。
3 |  | サイズ
|  | 型式 |  | 長さ |  | 幅 | 高さ | 面積
|  | ＦＳＡ－４０ |  | 4000 |  | 2400 | 2370 | 9.6
|  |  |  | （3900） |  | （2300） | （2180） | （9.0）
＜長さ、幅、高さの単位はmm、（ ）内の数字は内寸法を示す。＞
4 |  | 構造（軸組）
|  | ・床フレーム |  |  | アルミニウム合金押出し型材（A6063S-T5)
最大見付寸法130㎜×最大見込寸法77.5㎜×ｔ2㎜
|  | ・根太 |  |  | アルミニウム合金押出し型材（A6063S-T5)
最大見付寸法130㎜×最大見込寸法40㎜×ｔ2㎜
|  | ・コーナー柱 |  |  | アルミニウム合金押出し型材（A6063S-T5)
78㎜×48㎜×ｔ2㎜
|  | ・表面処理 |  |  | 電解着色、無色アルミライト 皮膜9μ・塗膜7μ
|  | ・組立 |  |  | 溶接・シールを使用せず、全て組立ビスによる施工とし、解体や部材の分別が容易で、リサイクルを考慮した構造とする。
5 |  | 外 装
・アルミ板厚0.8㎜以上の波板加工（ピッチ75㎜）のものでクリアアクリルラッカー塗装
仕上げとする。
6 |  | 内 装
・壁および天井は化粧合板（厚さ4mm）とする。
・床は耐水合板（厚さ12mmグレー塗装）とする。
7 |  | 屋 根
・アルミ板（0.8mm）の１枚張り仕上げとし、傾斜を設けること。
8 |  | ド ア
・扉はアルミ製両開フラッシュ扉とする。
・扉の鍵は発注者側の指示に従うものとする。
9 |  | 断 熱
・壁および天井部分に断熱材（厚さ30mm）を入れること。
10 |  | 換 気
・梁及び床の全周を、アルミ型材段付構造の自然給排気方式とする。
・防塵フィルター付とする。
11 |  | ソーラー設備（オプション）
太陽光で発電および蓄電するソーラー換気・照明システムを取付可能とする。
12 |  | 表示および文字（オプション）
市章および文字の大きさ、位置、色などは発注者の指示に従うものとする。
13 |  | 収 納 棚（オプション）
スチール製収納棚（H=1.800mm×D=450mm×W=1.500mm 天地4段）他も取付可能とする。